## Feuille1
				Unité MI
FEUILLE D’ESSAI GRANULATS
G23
QUALIFICATION DES FINES (ESSAI AU BLEU DE METHYLENE)
NF EN 933-9 (juin 2013)

DONNEUR D’ORDRE :
NATURE :
PROVENANCE :
NUMERO MI :
DATE DE PRELEVEMENT :

Pré-séchage : OUI NON			T°=

DETERMINATION DU TAUX D’HUMIDITE DE L’ECHANTILLON:1er SOUS-ECHANTILLON
Pesée en l’état M en g :					M
Pesée après séchage M’ en g :					M’
Taux d’humidité W (%)=100x(M-M’)/M’ :					W	#DIV/0 !
Échantillon à éliminer

ECHANTILLON D’ESSAI:2ème SOUS-ECHANTILLON
Calcul de la prise d’essai mini.<(200x(1+W/100) en g :					#DIV/0 !
Pesée de la prise d’essai(M0) en g :					M0
Calcul de sa masse sèche M1=M0/(1+W/100) en g :					M1	#DIV/0 !

D’OU ESSAI AU BLEU DE METHYLENE
0/2 mm sec (au g près) M1 :					M1	#DIV/0 !
Volume total de solution de bleu injecté V1 en ml :					V1
Valeur de bleu MB=(V1/M1)*10					MB	#DIV/0 !
Si ajout de kaolinite :
Masse de kaolinite ajoutée :
Volume total de solution de bleu adsorbée par la kaolinite V’ :					V’
Valeur de bleu MB=((V1-V’)/M1)x10					MB	#DIV/0 !

Solution de bleu préparée le :

Essai réalisé le :			Le chargé d’essai :BL
				Juin 2014

## Feuille2
FICHE D’EXECUTION ESSAI AU BLEU DE METHYLENE
NF EN 933-9 JUIN 2013

Prise d’essai
Réduction de l’échantillon de laboratoire selon NF EN 932-2.
Les sous-échantillons peuvent être pré-séchés à moins de 45 °C pour faciliter l’opération
de tamisage.
Toutes les pesées seront effectuées au g près.

1er sous-échantillon pour déterminer le taux d’humidité :
Peser en l’état M.
Après séchage peser M’
Calculer W%=100x(M-M’)/M’.
Éliminer l’échantillon.

2ème sous-échantillon :
A partir du calcul de la prise d’essai minimum (200x(1+W/100)) obtenir un sous-échantillon
de masse M0 supérieur mais proche de cette masse de prise d’essai calculée.
Calculer M1 la masse sèche de cet échantillon.

Préparation de la suspension
Dans bécher : (500 +/- 5) ml d’eau déminéralisée + prise d’essai(2ème sous-échantillon).
Agitation à 600 tr/mn des ailettes à 10 mm du fond du bécher pendant 5 mn.
Agitation à 400 tr/mn pendant 1 mn.

Test à la tache
Injection de 5 ml de solution de bleu.
1min après injection de colorant, prélever avec la tige de verre une goutte et la déposer
sur le papier filtre, afin d’obtenir un dépôt de diamètre compris entre 8 et 12 mm.
Test positif si auréole bleue claire de 1 mm persistante autour du dépôt central.
Si l’auréole disparaît durant les 4 premières minutes, ajouter 5 ml.
Si l’auréole disparaît à la cinquième minute, ajouter 2 ml.
Tests à la tache jusqu’à ce qu’une auréole reste visible 5 mn, volume total de colorant = V1
en ml.

CONSERVATION DE LA SOLUTION LIMITEE A 28 JOURS
(ou avant, si un léger dépôt ou des troubles apparaissent)