## Feuille1
				Unité MI
FEUILLE D’ESSAI GRANULATS
G13
DETERMINATION DE RESISTANCE A LA FRAGMENTATION (ESSAI LOS ANGELES)
NF EN 1097-2 (juin 2010)

DONNEUR D’ORDRE :
AFFAIRE
NATURE :
NUMERO MI
PROVENANCE :
DATE DE PRELEVEMENT :

Classe granulaire	Masse fraction	Charge abrasive (g)	Nbre de tours 500	Masse essai (g) 5000 +/- 5	Refus tamis 1,6 mm (au g près)	coefficient LA
Fraction 4/6,3 : ⇒4/5 entre 30 et 40 %	Masse de la fraction 4/5=	7 boulets (2930 à 3100 g) =
Fraction 4/8 : ⇒4/6,3 entre 60 et 70 %	Masse de la fraction 4/6,3=	8 boulets (3410 à 3540 g) =
Fraction 6,3/10 : ⇒6,3/8 entre 30 et 40 %	Masse de la fraction 6,3/8=	9 boulets (3840 à 3980 g) =
Fraction 10/14 : ⇒10/12,5 entre 60 et 70 %	Masse de la fraction 10/12,5=	11 boulets (4690 à 4860 g) =

Réalisé le :			Le chargé d’essai :BL

				Juin 2014

## Feuille2
FICHE D’EXECUTION ESSAI LOS ANGELES

NF EN 1097-2

Préparation de l’échantillon
La masse de l’échantillon envoyé au laboratoire doit comporter au moins 15kg de particules de
la fraction 10/14.
La prise d’essai doit répondre aux exigences suivantes :
-30 à 40 % de passant sur un tamis de 11,2 mm ou
-60 à 70 % de passant sur un tamis de 12,5 mm
Tamiser pour constituer les fractions 10/11,2(ou 12,5) et 11,2(ou 12,5)/14.
Laver séparément ces fractions.
Les sécher à l’étuve à 110 °C+/- 5°C jusqu’à masse constante.
Réduire ces fractions selon NF EN 932-2 jusqu’à obtenir une prise d’essai de 5000 g(+/- 5).

Mode opératoire
Introduire la prise d’essai dans le tambour.
Placer avec précaution 11 boulets dont la masse totale doit être comprise entre 4690 et 4860 g.
Faire tourner le tambour à une vitesse de 31 à 33 tours/min pendant 500 tours.
Vider le tambour en enlevant soigneusement les boulets du plateau.
Laver et tamiser le contenu du plateau sur un tamis 1,6 mm.
Recueillir le matériau et le sécher à l’étuve à 110°C(+/- 5C).
Après séchage repasser au tamis de 1,6 mm et peser la masse de refus au g près.

Essai réalisable sur D/d suivants :
4/6,3
4/8	selon tableau au recto
6,3/10