## Feuille1
				Unité MI
FEUILLE D’ESSAI GRANULATS
DETERMINATION DE LA RESISTANCE A L’USURE (MICRO DEVAL)
NF EN 1097-1(Août 2011)

DONNEUR D’ORDRE :
AFFAIRE :
NATURE :
NUMERO MI :
PROVENANCE :
DATE DE PRELEVEMENT :

Classe granulaire	N° éprouvette	Masse fraction recherchée en g	Charge abrasive en g	Volume eau en l	Nombre de tours	Masse essai =500 g +/-2 sauf *	Refus tamis 1,6 en g	Résultat par éprouvette	Moyenne arrondi à l’entier le + proche
Fraction 4/6,3 : 4/5 entre 30 et 40 %	1		2000 +/-5	2,5	12000+/-10				#VALEUR !
	2					#VALEUR !
Fraction 6,3/10 : 6,3/8 entre 30 et 40 %	1		4000 +/-5	2,5	12000+/-10				#VALEUR !
	2
Fraction 8/11,2 : 8/10 entre 30 et 40 %	1		4400 +/-5	2,5	12000+/-10				#VALEUR !
	2
Fraction 10/14 : 10/12,5 entre 60 et 70%	1		5000+/-5	2,5	12000+/-10				#VALEUR !
	2
Fraction 11,2/16 : 11,2/14 entre 60 et 70 %	1		5400 +/-5	2,5	12000+/-10				#VALEUR !
	2

*Fraction 31,5/50 : 31,5/40=50 %	1		pas de charge abrasive	2	14000+/-10	*10kg			#VALEUR !
	2					*10kg

Réalisé le :			Le chargé d’essai :BL

				Juin 2014

## Feuille2
FICHE D’EXECUTION ESSAI MICRO-DEVAL(MDE-MDS)

NF EN 1097-1

Préparation des éprouvettes
La masse de l’échantillon envoyé au laboratoire doit comporter au moins 2kg de particules de la
fraction 10/14.
La prise d’essai doit répondre aux exigences suivantes :
-30 à 40 % de passant sur un tamis de 11,2 mm ou
-60 à 70 % de passant sur un tamis de 12,5 mm
Tamiser pour constituer les fractions 10/11,2(ou 12,5) et 11,2(ou 12,5)/14.
Laver séparément ces fractions.
Les sécher à l’étuve à 110 °C+/- 5°C jusqu’à masse constante.
Réduire ces fractions selon NF EN 932-2 jusqu’à obtenir 2 éprouvettes de 500 g(+/- 2) chacune.

Mode opératoire
Introduire chaque éprouvette dans un cylindre différent.
Ajouter 5000g (+/- 5) de billes d’acier de ∅ 10 mm(+/-5).
Ajouter 2,5l +/- (0,05) d’eau.
Faire tourner les cylindres à une vitesse de 100 tours/min (+/- 5) pendant 12000 tours (+/- 10).
Verser le contenu sur un tamis 1,6 mm protégé par un tamis de 8 mm pour recueillir les billes.
Laver, recueillir le matériau et le sécher à l’étuve à 110°C(+/- 5C).
Après séchage repasser au tamis de 1,6 mm et peser la masse de refus au g près.

Essai réalisable sur D/d suivants :
4/6,3
6,3/10
8/11,2	selon tableau au recto
11,2/16
31,5/50