## Feuille1
				Unité MI

PREPARATION DE LA SOLUTION DE BLEU DE METHYLENE A 10 g/l
POUR ESSAI G23
QUALIFICATION DES FINES(ESSAI AU BLEU DE METHYLENE)
NF EN 933-9 Annexe C (juin 2013)

DETERMINATION DU TAUX D’HUMIDITE DE LA POUDRE DE BLEU
Peser environ 5 g de poudre de bleu de méthylène et noter sa masse Mh à 0,01 g près
Poids coupelle:C en g					C
Poids coupelle +bleu humide :C+Mh en g					C+Mh
Masse de bleu humide : Mh=(C+Mh)-C en g					Mh	0,00
Sécher la poudre à 100+/- 5°C jusqu’à masse constante.Refroidir dans le dessiccateur, peser immédiatement après retrait du dessicateur. Noter la masse sèche à 0,01g près en tant que Mg.
Poids coupelle+bleu sec:C+Mg en g					C+Mg
Masse de bleu sec:Mg=(C+Mg)-C en g					Mg	0,00
Taux d’humidité du bleu:W=((Mh-Mg)/Mg)x100 en %					W	#DIV/0 !
MASSE DE POUDRE DE BLEU NECESSAIRE A LA PREPARATION DE SOLUTION A 10g/l DE BLEU DE METHYLENE
Masse de poudre de bleu:(100+W)/10 g à +/-0,01g					#DIV/0 !

VERIFICATION DE LA SOLUTION:TEST AU KAOLIN( NF EN 933-9 Annexe D)
Peser 30g de kaolinite sèche et mélanger avec 500ml d’eau déminéralisée
Volume V’ de bleu injecté					V’
Valeur de bleu Mbk=V’/30					Mbk	0,00

Date de fabrication de la solution :
Solution valable jusqu’au :

Le chargé d’essai :					Juin 2014

## Feuille2
NF EN 933-9 ANNEXE C

Préparation de la solution à 10 g/l de bleu de méthylène

Utiliser du bleu de méthylène (C16 H18CIBN3S,nH2O (n=2 à 3), pureté ≧ 98,5 %)

Déterminer la teneur en eau ,W, de la poudre de bleu de méthylène de la manière
suivante :
-Peser environ 5 g de poudre de bleu et noter sa masse Mh à 0,01 g près.
-Sécher la poudre à 100 °C(+/- 5) jusqu'à masse constante.
-Refroidir dans le dessiccateur et peser dès retrait de ce dernier.
-Noter la masse Mg à 0,01 g près.
Calculer la teneur en eau W selon l’équation suivante et à la décimale près :
W=(Mh-Mg)/Mgx100
Mh= masse de bleu humide en l’état
Mg=masse de bleu après séchage

Préparation de la solution :
-Prélever une masse de poudre de bleu de méthylène égale à :
(100+W)/10 en g +/- 0,01g équivalente à 10 g de poudre sèche.
-Chauffer 500 ml 700 ml d'eau distillée ou déminéralisée dans un bécher. La température
n'excédant pas 40°C.
-Agiter le contenu du bécher en ajoutant lentement la poudre dans l'eau chaude.Continuer
l’agitation pdt 45 min, jusqu’à dissolution complète de la poudre puis laisser refroidir jusqu’à
environ 20°C.
-Transvaser dans une fiole d'une capacité d'un litre.Rincer avec de l'eau distillée ou déminéralisée
pour s’assurer que la totalité du colorant a été versée dans la fiole.S’assurer que la fiole et l’eau sont
à 20°C, compléter avec de l’eau déminéralisée ou distillée jusqu’au 1L.
-Secouer la fiole pour s'assurer de la complète dissolution et verser le contenu dans un flacon de
conservation en verre teinté.

Indications à faire apparaître sur le flacon :
-solution à 10g/l de bleu de méthylène
-date de préparation
-date limite d'utilisation

La solution ne doit pas être utilisée au delà de 28 jours après sa préparation.

La solution doit être conservée à l’abri de la lumière.