## Feuille1
	FEUILLE D’ESSAI GRANULATS		Unité MI
	Analyse granulométrique par tamisage

	NF EN 933-1 Mai 2012

DONNEUR D’ORDRE :
AFFAIRE :
NATURE :
NUMERO MI :
PROVENANCE :
DATE DE PRELEVEMENT :
Procédé utilisé :	Lavage et tamisage	tamisage par voie sèche

Masse de la prise d’essai en g :
Masse sèche de la prise d’essai M1 en g :
Masse sèche de la prise d’essai après lavage au 0,063mm M2 en g :
Masse sèche des fines retirées après lavage M1-M2 en g :			0

Tamis mm	Masse de refus en g	% de refus au tamis	%de passant au tamis
90		0
80		0
63		0
50		0
40		0
31,5		0
25		0
20		0
16		0
14		0
12,5		0
10		0
8		0
6,3		0
5		0
4		0
3,15		0
2,5		0
2		0
1,6		0
1,25		0
1		0
0,8		0
0,63		0
0,5		0
0,4		0
0,315		0
0,25		0
0,2		0
0,16		0
0,125		0
0,1		0
0,08		0
0,063		0,0
0,05		0,0
FOND P(Partiel)

Masse totale de fines MF en g			0
% de fines			#DIV/0 !
Vérification de [M2-(ƩRefus cumulé+Fond P)]/M2x100<1 %			#DIV/0 !

Nom de l’opérateur:BLACHERE
Date de réalisation de l’essai :			v_nov_19

## Feuille2
FICHE D’EXECUTION ANALYSE GRANULOMETRIQUE PAR TAMISAGE
NF EN 933-1

Préparation des prises d’essai : réduction selon NF EN 932-2

	D de la classe granulaire(mm)			Masse prise d’essai min.(kg)
	63			40
	32			10
	16			2.6
	8			0.6
	< / = 4			0.2
Masse prise d’essai min=(D/10)2

Sécher la prise d’essai à (110+/-5)°C jusqu’à constante.
Laisser refroidir.
Peser : M1
LAVAGE
Recouvrir d’eau la prise d’essai (trempage de 24 heures si mottes, possibilité d’un agent de dispersion)

Laver cette prise d’essai sur un tamis (de lavage) de 0.063 mm avec un tamis de protection jusqu’à ce que l’eau passant au travers du tamis soit claire.
Sécher le refus sur le tamis de 0.063 mm à (110+/-5)°C jusqu’à masse constante.
Laisser refroidir.
Peser : M2

TAMISAGE
Verser le matériau lavé et séché (ou l’échantillon sec) sur la colonne de tamis.
Agiter (manuellement ou mécaniquement) la colonne.
Reprendre un à un les tamis en commençant par le tamis de plus grande ouverture (afin d’éviter la surcharge du tamis, la fraction retenue en fin de tamisage doit être < à A√d / 200)
A = aire du tamis en mm²
d = dimension des mailles du tamis en mm

PESEES
Peser le refus au tamis de plus grande ouverture : R1
Effectuer la même opération pour le tamis immédiatement en dessous : R2
Poursuivre la même opération pour tous les tamis : R3, R4, R5 …Rn
Peser le matériau tamise dans le fond : P